## Hoja1
TABLA | MATERIAL | ELEMENTO | VALOR MINIMO | VALOR MAXIMO | UNIDAD | ANGULO MINIMO | ANGULO MAXIMO
C1 | Materiales de albañileria | Arenisca | 21 | 27 | kN/m3 | 0 | 0
C1 | Materiales de albañileria | Basalto | 27 | 31 | kN/m3 | 0 | 0
C1 | Materiales de albañileria | Calizas compactas. Mármoles | 28 | 28 | kN/m3 | 0 | 0
C1 | Materiales de albañileria | Diorita. Gneis | 30 | 30 | kN/m3 | 0 | 0
C1 | Materiales de albañileria | Granito | 27 | 30 | kN/m3 | 0 | 0
C1 | Materiales de albañileria | Sienita. Diorita. Pórfido | 28 | 28 | kN/m3 | 0 | 0
C1 | Materiales de albañileria | Terracota compacta | 21 | 27 | kN/m3 | 0 | 0
C1 | Fábricas | Bloque hueco de cemento | 13 | 16 | kN/m3 | 0 | 0
C1 | Fábricas | Bloque hueco de yeso | 10 | 10 | kN/m3 | 0 | 0
C1 | Fábricas | Ladrillo cerámico macizo | 18 | 18 | kN/m3 | 0 | 0
C1 | Fábricas | Ladrillo cerámico perforado | 15 | 15 | kN/m3 | 0 | 0
C1 | Fábricas | Ladrillo cerámico hueco | 12 | 12 | kN/m3 | 0 | 0
C1 | Fábricas | Ladrillo silicocalcáreo | 20 | 20 | kN/m3 | 0 | 0
C1 | Mampostería con mortero | De arenisca | 24 | 24 | kN/m3 | 0 | 0
C1 | Mampostería con mortero | De basalto | 27 | 27 | kN/m3 | 0 | 0
C1 | Mampostería con mortero | De caliza compacta | 26 | 26 | kN/m3 | 0 | 0
C1 | Mampostería con mortero | De granito | 26 | 26 | kN/m3 | 0 | 0
C1 | Sillería | De arenisca | 26 | 26 | kN/m3 | 0 | 0
C1 | Sillería | De arenisca o caliza porosa | 24 | 24 | kN/m3 | 0 | 0
C1 | Sillería | De basalto | 30 | 30 | kN/m3 | 0 | 0
C1 | Sillería | De caliza compacta o mármol | 28 | 28 | kN/m3 | 0 | 0
C1 | Sillería | De granito | 28 | 28 | kN/m3 | 0 | 0
C1 | Hormigones y morteros | Hormigón ligero | 9 | 20 | kN/m3 | 0 | 0
C1 | Hormigones y morteros | Hormigón normal | 24 | 24 | kN/m3 | 0 | 0
C1 | Hormigones y morteros | Hormigón pesado | 28 | 50 | kN/m3 | 0 | 0
C1 | Hormigones y morteros | Mortero de cemento | 19 | 23 | kN/m3 | 0 | 0
C1 | Hormigones y morteros | Mortero de yeso | 12 | 28 | kN/m3 | 0 | 0
C1 | Hormigones y morteros | Mortero de cemento y cal | 18 | 20 | kN/m3 | 0 | 0
C1 | Hormigones y morteros | Mortero de cal | 12 | 18 | kN/m3 | 0 | 0
C2 | Elementos de cobertura | Aislante (lana de vidrio o roca) por cada 10 mm de espesor | 0.02 | 0.02 | kN/m2 | 0 | 0
C2 | Elementos de cobertura | Chapas grecadas - Canto 80 mm - Acero 0.8 mm de espesor | 0.12 | 0.12 | kN/m2 | 0 | 0
C2 | Elementos de cobertura | Chapas grecadas - Canto 80 mm - Aluminio 0.8 mm de espesor | 0.04 | 0.04 | kN/m2 | 0 | 0
C2 | Elementos de cobertura | Chapas grecadas - Canto 80 mm - Plomo 1.5 mm de espesor | 0.18 | 0.18 | kN/m2 | 0 | 0
C2 | Elementos de cobertura | Chapas grecadas - Canto 80 mm - Zinc 1.2 mm de espesor | 0.1 | 0.1 | kN/m2 | 0 | 0
C2 | Elementos de cobertura | Cartón embreado por capa | 0.05 | 0.05 | kN/m2 | 0 | 0
C2 | Elementos de cobertura | Enlistonado | 0.05 | 0.05 | kN/m2 | 0 | 0
C2 | Elementos de cobertura | Hoja de plástico armada de 1.2 mm | 0.02 | 0.02 | kN/m2 | 0 | 0
C2 | Elementos de cobertura | Pizarra sin enlistonado - Solape simple | 0.2 | 0.2 | kN/m2 | 0 | 0
C2 | Elementos de cobertura | Pizarra sin enlistonado - Solape doble | 0.3 | 0.3 | kN/m2 | 0 | 0
C2 | Elementos de cobertura | Placas de fibrocemento de 6 mm de espesor | 0.18 | 0.18 | kN/m2 | 0 | 0
C2 | Elementos de cobertura | Tablero de madera de 25 mm de espesor | 0.15 | 0.15 | kN/m2 | 0 | 0
C2 | Elementos de cobertura | Tablero de rasilla - Una hoja sin revestir | 0.4 | 0.4 | kN/m2 | 0 | 0
C2 | Elementos de cobertura | Tablero de rasilla - Una hoja más tendido de yeso | 0.5 | 0.5 | kN/m2 | 0 | 0
C2 | Elementos de cobertura | Tejas planas (sin enlistonado) ligeras (2.4 kg/pieza) | 0.3 | 0.3 | kN/m2 | 0 | 0
C2 | Elementos de cobertura | Tejas planas (sin enlistonado) corrientes (3.0 kg/pieza) | 0.4 | 0.4 | kN/m2 | 0 | 0
C2 | Elementos de cobertura | Tejas planas (sin enlistonado) pesadas (3.6 kg/pieza) | 0.5 | 0.5 | kN/m2 | 0 | 0
C2 | Elementos de cobertura | Tejas curvas (sin enlistonado) ligeras (1.6 kg/pieza) | 0.4 | 0.4 | kN/m2 | 0 | 0
C2 | Elementos de cobertura | Tejas curvas (sin enlistonado) corrientes (2.0 kg/pieza) | 0.5 | 0.5 | kN/m2 | 0 | 0
C2 | Elementos de cobertura | Tejas curvas (sin enlistonado) pesadas (2.4 kg/pieza) | 0.6 | 0.6 | kN/m2 | 0 | 0
C2 | Elementos de cobertura | Vidriera (incluida la carpintería) - Vidrio normal de 5 mm de espesor | 0.25 | 0.25 | kN/m2 | 0 | 0
C2 | Elementos de cobertura | Vidriera (incluida la carpintería) - Vidrio normal de 6 mm de espesor | 0.35 | 0.35 | kN/m2 | 0 | 0
C3 | Elemento de pavimentación | Baldosa hidráulica o cerámica (incluyendo material de agarre) - 0.03 m de espesor total | 0.5 | 0.5 | kN/m2 | 0 | 0
C3 | Elemento de pavimentación | Baldosa hidráulica o cerámica (incluyendo material de agarre) - 0.05 m de espesor total | 0.8 | 0.8 | kN/m2 | 0 | 0
C3 | Elemento de pavimentación | Baldosa hidráulica o cerámica (incluyendo material de agarre) - 0.07 m de espesor total | 1.1 | 1.1 | kN/m2 | 0 | 0
C3 | Elemento de pavimentación | Corcho aglomerado - Tarima de 20 mm y rastrel | 0.4 | 0.4 | kN/m2 | 0 | 0
C3 | Elemento de pavimentación | Linóleo o loseta de goma y mortero - 20 mm de espesor total | 0.5 | 0.5 | kN/m2 | 0 | 0
C3 | Elemento de pavimentación | Parque y tarima de 20 mm de espesor sobre rastreles | 0.4 | 0.4 | kN/m2 | 0 | 0
C3 | Elemento de pavimentación | Tarima de 20 mm de espesor rastreles recibidos con yeso | 0.3 | 0.3 | kN/m2 | 0 | 0
C3 | Elemento de pavimentación | Terrazo sobre mortero - 50 mm de espesor | 0.8 | 0.8 | kN/m2 | 0 | 0
C4 | Tabiques | Rasilla de 30 mm de espesor | 0.4 | 0.4 | kN/m2 | 0 | 0
C4 | Tabiques | Ladrillo hueco de 45 mm de espesor | 0.6 | 0.6 | kN/m2 | 0 | 0
C4 | Tabiques | Ladrillo hueco de 90 mm de espesor | 1 | 1 | kN/m2 | 0 | 0
C4 | Tabiques | Enfoscado o revoco de cemento | 0.2 | 0.2 | kN/m2 | 0 | 0
C4 | Tabiques | Revoco de cal. Estuco | 0.15 | 0.15 | kN/m2 | 0 | 0
C4 | Tabiques | Guarnecido y enlucido de yeso | 0.15 | 0.15 | kN/m2 | 0 | 0
C5 | Elementos constructivos - Forjados | Chapa grecada con capa de hormigon. Grueso total < 1.2 m | 2 | 2 | kN/m2 | 0 | 0
C5 | Elementos constructivos - Forjados | Forjado unidireccional. Luces de hasta 5 m y grueso total < 0.28 m | 3 | 3 | kN/m2 | 0 | 0
C5 | Elementos constructivos - Forjados | Forjado uni o bidireccional. Grueso total < 0.30 m | 4 | 4 | kN/m2 | 0 | 0
C5 | Elementos constructivos - Forjados | Forjado bidireccional. Grueso total < 0.35 m | 5 | 5 | kN/m2 | 0 | 0
C5 | Elementos constructivos - Forjados | Losa maciza de hormigón. Grueso total 0.20 m | 5 | 5 | kN/m2 | 0 | 0
C5 | Elementos constructivos - Cerramientos y particiones (Altura libre de 3.0 m) incluso enlucido | Tablero o tabique simple. Grueso total < 0.09 m | 3 | 3 | kN/m | 0 | 0
C5 | Elementos constructivos - Cerramientos y particiones (Altura libre de 3.0 m) incluso enlucido | Tabicón u hoja simple de albañilería. Grueso total < 0.14 m | 5 | 5 | kN/m | 0 | 0
C5 | Elementos constructivos - Cerramientos y particiones (Altura libre de 3.0 m) incluso enlucido | Hoja de Albañilería exterior y tabique interior. Grueso total < 0.25 m | 7 | 7 | kN/m | 0 | 0
C5 | Elementos constructivos - Solados (incluyendo material de agarre) | Lámina pegada o moqueta. Grueso total < 0.03 m | 0.5 | 0.5 | kN/m2 | 0 | 0
C5 | Elementos constructivos - Solados (incluyendo material de agarre) | Pavimento de madera, cerámico o hidráulico sobre plastón. Grueso total < 0.08 m | 1 | 1 | kN/m2 | 0 | 0
C5 | Elementos constructivos - Solados (incluyendo material de agarre) | Placas de piedra o peldañeado. Grueso total < 0.15 m | 1.5 | 1.5 | kN/m2 | 0 | 0
C5 | Elementos constructivos - Cubierta sobre forjado (peso en proyección horizontal) | Faldones de chapa - tablero o paneles ligeros | 1 | 1 | kN/m2 | 0 | 0
C5 | Elementos constructivos - Cubierta sobre forjado (peso en proyección horizontal) | Faldones de placas - tejas o pizarra | 2 | 2 | kN/m2 | 0 | 0
C5 | Elementos constructivos - Cubierta sobre forjado (peso en proyección horizontal) | Faldones de teja sibre tableros y tabiques palomeros | 3 | 3 | kN/m2 | 0 | 0
C5 | Elementos constructivos - Cubierta sobre forjado (peso en proyección horizontal) | Cubierta plana - recrecido con impermeabilizacion vista protegida | 1.5 | 1.5 | kN/m2 | 0 | 0
C5 | Elementos constructivos - Cubierta sobre forjado (peso en proyección horizontal) | Cubierta plana a la catalana o invertida con acabado de grava | 2.5 | 2.5 | kN/m2 | 0 | 0
C5 | Elementos constructivos - Rellenos | Agua en aljibes o piscinas | 10 | 10 | kN/m3 | 0 | 0
C5 | Elementos constructivos - Rellenos | Terreno como jardinera incluyendo material de drenaje | 20 | 20 | kN/m3 | 0 | 0
C6 | Materiales almacenables y a granel | Arena | 14 | 19 | kN/m3 | 30 | 30
C6 | Materiales almacenables y a granel | Arena de piedra pómez | 7 | 7 | kN/m3 | 35 | 35
C6 | Materiales almacenables y a granel | Arena y grava | 15 | 20 | kN/m3 | 35 | 35
C6 | Materiales almacenables y a granel | Cal suelta | 13 | 13 | kN/m3 | 25 | 25
C6 | Materiales almacenables y a granel | Cemento clinker suelto | 16 | 16 | kN/m3 | 28 | 28
C6 | Materiales almacenables y a granel | Cemento en sacos | 15 | 15 | kN/m3 | 0 | 0
C6 | Materiales almacenables y a granel | Escoria de altos hornos troceada | 17 | 17 | kN/m3 | 40 | 40
C6 | Materiales almacenables y a granel | Escoria de altos hornos granulada | 12 | 12 | kN/m3 | 30 | 30
C6 | Materiales almacenables y a granel | Escoria de altos hornos triturada de espuma | 9 | 9 | kN/m3 | 35 | 35
C6 | Materiales almacenables y a granel | Poliéster en resina | 12 | 12 | kN/m3 | 0 | 0
C6 | Materiales almacenables y a granel | Polietileno. Poliestirol granulado | 6.4 | 6.4 | kN/m3 | 30 | 30
C6 | Materiales almacenables y a granel | Resinas y colas | 13 | 13 | kN/m3 | 0 | 0
C6 | Materiales almacenables y a granel | Yeso suelto | 15 | 15 | kN/m3 | 25 | 25
C6 | Materiales almacenables y a granel | Agua dulce | 10 | 10 | kN/m3 | 0 | 0
C6 | Materiales almacenables y a granel | Carbón en leñas de trozos | 4 | 4 | kN/m3 | 45 | 45
C6 | Materiales almacenables y a granel | Hulla briquetas amontonadas | 8 | 8 | kN/m3 | 35 | 35
C6 | Materiales almacenables y a granel | Hulla briquetas apiladas | 13 | 13 | kN/m3 | 0 | 0
C6 | Materiales almacenables y a granel | Hulla en bruto de mina | 10 | 10 | kN/m3 | 35 | 35
C6 | Materiales almacenables y a granel | Hulla pulverizada | 7 | 7 | kN/m3 | 25 | 25
C6 | Materiales almacenables y a granel | Leña | 5.4 | 5.4 | kN/m3 | 45 | 45
C6 | Materiales almacenables y a granel | Lignito briquetas amontonadas | 7.8 | 7.8 | kN/m3 | 30 | 30
C6 | Materiales almacenables y a granel | Lignito briquetas apiladas | 12.8 | 12.8 | kN/m3 | 0 | 0
C6 | Materiales almacenables y a granel | Lignito en bruto | 7.8 | 9.8 | kN/m3 | 30 | 40
C6 | Materiales almacenables y a granel | Lignito pulverizado | 4.9 | 4.9 | kN/m3 | 25 | 40
C6 | Materiales almacenables y a granel | Turba negra y seca muy empaquetada | 6 | 9 | kN/m3 | 0 | 0
C6 | Materiales almacenables y a granel | Turba negra y seca amontonada y suelta | 3 | 6 | kN/m3 | 45 | 45